## Sheet1
广东顺德盟恩电子有限公司
冲压模具不定期&定期保养记录表
产品名称： |  |  | 产品料号： |  |  | 模号：
序号 | 保养项目 | 保养内容 | 保养符号 |  | 保养记录
|  |  | 不定期保养 | 定期保养
1 | 模具清洁及上油 | 清洁模面（上、下模面抛平压痕并清除模板锈迹，主板模具清洗） | △ | ☆
|  | 清理废屑（下料落料孔、浮料块、所有引导针让位孔） | △ | ☆
|  | 主导柱/套、副导柱/套、滚珠衬套之清洁、上润滑脂、滑块机构之清洁上油 | △ | ☆
2 | 定位组件检查 | 定位组件检查（引导针、定位块、挡边、误送感应针磨损（高度为： mm，小于 mm需更换）、崩损、变形、高度、弹力） | △ | ☆
3 | 下料组件检查 | 下料组件检查： 1.冲切间隙确认，用工具显微镜或高度规测量冲子外形和刀口内孔：冲子与脱料入子单边间隙0.003mm，磨损超0.003mm需更换冲子或脱料入子；冲子与下料刀口间隙单边0.004mm，磨损超0.004mm需更换冲子或下料刀口； 2.冲头 /刀口研磨后需用铜片或纤维油石去除刃角毛边,并在显微镜下确认是否清理干净。 3.检查冲头、刀口和其它零件有无异常（如：崩角、裂纹、凹坑、变形等） 4.冲头、脱料板入子、刀口的表面粗糙度是否符合图纸要求 5.如有吹气孔的冲头需用气枪对吹每个进气孔，用纸条验证摆动情况确认有无堵塞 | △ | ☆
|  | 下料组件更换切纸确认（切纸确认防止错装和加工错误） | △ | ☆
|  | 下料组件高度确认（冲子高度 ：需能伸出胶料板镶件3个以上料厚 mm，刀口直线段需超过2个以上料厚 mm） | △ | ☆
|  | 下料刀口垫片大小确认（无标准垫片时注意内外形大小是否会造成堵料，刀口拆装后要从下模确认落料孔是否正常） | △ | ☆
4 | 成型组件检查 | 成型组件完整性和模痕确认（成型冲子、入子磨、崩损造成模痕需视程度进行抛光或更换） | △ | ☆
|  | 零件标准化确认（成型冲子、入子有侧位移和底部垫片超过0.1时） | △ | ☆
|  | 垫片确认（侧面有垫片必须点焊，下料底部垫片需换整） | △ | ☆
|  | 防呆确认（备件方向有无装错，没有防呆工件需提单改善） | △ | ☆
|  | 滑块确认（滑块活动是否顺畅，有松动程度是否OK） | △ | ☆
5 | 浮料、导料板检查 | 浮料销、浮料块、脱料块、脱料销高度确认，确认弹簧如缩短超过10%需更换（压力弹簧： ，浮料弹簧： ）有无变形及疲劳缩短（高度需一致，不一致的需进行设计确认） | △ | ☆
|  | 导料板宽度、高度（宽度： mm，高度： mm）和浮升两用销（高度： mm）确认（导料面磨损程度是否OK） | △ | ☆
6 | 定期寿命保养 | 下料零件保养： 万 |  | ☆
|  | 关键易损件保养： 万 |  | ☆
|  | 成型零件保养： 万 |  | ☆
7 | 模板检查 | 对上下模座及三块主板（P、S、D）平行度用三坐标进行检查确认： 1、上下模座平行度0.1mmMAX/500mm 2、三块主板（P、S、D）平行度0.08mmMAX/500mm 分别取6个点测量，如超出管控标准需更换； |  | ☆
保养日期
累计冲次数
保养人
确认人
说明： 1、所有不定期保养、定期保养过程都需按上述对应项目保养并记录，非汽车类模具无需记录具体数值，只记录保养内容
2、汽车类模具进行模具维护保养时的具体数值，需参照对应的《***模具保养作业指导书》进行填写；
3、保养作业后应在《冲压模具维修/保养履历》中记录；
此表单隶属于ME-CY-0007【冲压模具维护与保养作业指导书】 表单编号/版次：QR-0392/V03